## Лист
Группа компаний Трайв-Комплект, г. Санкт-Петербург, предлагает к поставке из наличия на складе шпильки резьбовые производства Северсталь-Метиз, изготовленные в строгом соответствии со стандартом DIN 975: - материал: ст.20, Ст3пс; - угол профиля резьбы 60° в соответствии с ГОСТ 9150-2002 (ИСО 68-1-98) Основные нормы взаимозаменяемости. Резьба метрическая. Профиль.; - класс прочности 5.8; - цинковое гальваническое покрытие толщиной 6 мкм; - механические испытания в соответствии с ГОСТ ISO 898-1-2004; - сертфикаты качества производителя с результатами механических испытаний; Доставка по Российской Федерации через транспортные компании, скидка от объема. Со складским ассортиментом и ценами просим ознакомиться ниже:
Производитель и дистрибьютор метизов и крепежа с 2006 года. Прямые поставки с ведущих заводов-изготовителей Европы и Азии.
Сделайте заказ по телефону:
в Санкт-Петербурге | +7 (812) 313-22-80
В Москве | +7 (495) 374-82-70
Россия | 8 (800) 707-25-98
По почте: | info@traiv-komplekt.ru
Через сайт: | www.traiv-komplekt.ru
Наименование | Вес 1 шт., кг | Твердость НВ | Количество, шт. | Цена за ед. без НДС
DIN 975 5.8 Шпилька резьбовая, цинк M 6 x 1000 | 0.17 | 152-238 | 5800 | 23.41
DIN 975 5.8 Шпилька резьбовая, цинк M 6 x 2000 | 0.34 | 152-238 | 2900 | 47.03
DIN 975 5.8 Шпилька резьбовая, цинк M 8 x 1000 | 0.3070769 | 152-238 | 3250 | 34.84
DIN 975 5.8 Шпилька резьбовая, цинк M 8 x 2000 | 0.6141538 | 152-238 | 1625 | 69.68
DIN 975 5.8 Шпилька резьбовая, цинк M 10 x 1000 | 0.4858537 | 183-187 | 2050 | 55.26
DIN 975 5.8 Шпилька резьбовая, цинк M 10 x 2000 | 0.9717073 | 183-187 | 1025 | 110.98
DIN 975 5.8 Шпилька резьбовая, цинк M 12 x 1000 | 0.7078571 | 207 | 1400 | 78.67
DIN 975 5.8 Шпилька резьбовая, цинк M 12 x 2000 | 1.415714 | 152-238 | 700 | 157.34
DIN 975 5.8 Шпилька резьбовая, цинк M 16 x 1000 | 1.286842 | 179-187 | 760 | 152.37
DIN 975 5.8 Шпилька резьбовая, цинк M 16 x 2000 | 2.643243 | 179-187 | 370 | 303.45
DIN 975 5.8 Шпилька резьбовая, цинк M 20 x 2000 | 4.129167 | 179-187 | 240 | 470.27